## Лист1
Дефекты, их причины и способы устранения
Дефекты поверхности, причины их возникновения и способы устранения
Возможные дефекты | Причины появления дефекта | Способы устранения дефекта
Разводы при морении | Нанесение слишком мокрого слоя морилки | 1.Уменьшить подачу материала в пневмопистолете
2.Увеличить давление воздуха
3.Увеличить ширину факела
4.Сменить форсунку (для морилок диаметр сопла 1,0 -1,4 мм)
Полосы на поверхности | Слишком узкий факел | 1.Расстояние между форсункой и окрашиваемым изделием должно быть 20 - 30 см
2.Увеличить ширину факела
Шагрень, подпыл | ЛКМ ложиться сухим | 1.Сменить форсунку (для грунтов и лаков (эмалей) диаметр сопла 1,8 - 2 мм)
2.Уменьшить давление воздуха
3.Увеличить расход ЛКМ
Эффект "апельсиновой корки" | ЛКМ не успевает растекаться | 1.Сменить форсунку (для грунтов и лаков (эмалей) диаметр сопла 1,8-2 мм)
2.Уменьшить давление воздуха
3.Сменить растворитель DT 452 на более медленный DT 446
4.Немного увеличить количество растворителя
Пыль на поверхности | Загрязнённая атмосфера | 1.Установить вытяжку с водяной завесой
2.В покрасочной кабине закрытого типа приток воздуха должен быть больше оттока
3.Одежда маляра, оборудование и атмосфера должны быть обеспыленными
Белёсость поверхности | 1.В ЛКМ присутствовала вода | 1.Предохраняйте ЛКМ от попадания в него воды или водяных паров из воздуха или из воздуховода, т.к.отвердитель очень чувствителен к влаге. При соприкосновении с водой происходит его меление, а затем затвердевание
2.Слишком много растворителя
2.Не разбавляйте ЛКМ Sayerlack отчественными растворителями, т.к. они содержат воду
3.Уменьшите количество растворителя
Хрупкость, шелушение,ломкость поверхности | 1.Нарушена рецептура смешивания | 1.Строго соблюдайте технологию смешивания. Варьирование вязкости возможно только растворителем
2.Присутствие инородных компонентов
2.Не используйте в качестве отвердителя или растворителя иные материалы, кроме рекомендованных нами. Самовольное изменение рецептуры смешивания может привести к негативным последствиям, за которые наша фирма и фирма-производитель ответственности не несёт!
Повышенный блеск поверхности | 1.Увеличенное количество отвердителя | 1.Строго соблюдайте процентное содержание отвердителя. Повышенное содержание отвердителя приводит к увеличению блеска!
2.ЛКМ не достаточно хорошо перемешан
2.Тщательно перемешивайте ЛКМ перед применением. Недостаточно просто взболтать канистру - её содержимое надо перемешать шпателем или палкой, т.к. матирующая присадка при долгом хранении оседает на дне канистры
Пузырьки на поверхности | Нанесён толстый слой ЛКМ с пониженным содержанием растворителя | 1.При нанесении толстого слоя ЛКМ с повышенной вязкостью (истекающий срок жизни ЛКМ, изначально пониженное содержание растворителя, нанесение большого количества тонких слоёв и т.д.) растворитель, содержащийся в толще лакокрасочной плёнки, не успевает выйти наружу (т.к верхний слой быстро засыхает) и остаётся на поверхности в виде пузырьков. Проверьте рабочую вязкость материала и при необходимости добавьте растворитель
2.По истечении срока жизни ЛКМ утилизируйте его в соответствие с действующим законодательством. Не сливайте отходы в канализацию! Для работы используйте свежеприготовленный раствор ЛКМ